## Hoja 1
NLG060 | m² |  | Impermeabilización líquida de balcones y terrazas. Sistema MasterSeal Balcony 1336 "MBCC de Sika".
Impermeabilización líquida de balcones y terrazas, sobre superficie soporte de hormigón. Sistema MasterSeal Balcony 1336 "MBCC de Sika" formado por capa de regularización con revestimiento elástico impermeabilizante monocomponente, MasterSeal M 251 "MBCC de Sika", de color rojo RAL 3013, mezclado con árido de cuarzo natural, MasterTop F1 "MBCC de Sika", como carga mineral (con una proporción en peso 1:0,5), previa aplicación de MasterSeal M 251 "MBCC de Sika", de color rojo RAL 3013, diluida con un 2% de xileno; y sellado de la impermeabilización con revestimiento elástico impermeabilizante monocomponente, MasterSeal M 251 "MBCC de Sika", de color rojo RAL 3013.
Código |  | Unidad |  | Descripción |  | Rendimiento |  | Precio unitario | Importe
1 |  |  |  | Materiales
mt15bas110b |  | kg |  | Revestimiento elástico impermeabilizante monocomponente a base de resinas de poliuretano alifático con bajo contenido en disolventes, MasterSeal M 251 "MBCC de Sika", de color rojo RAL 3013, para impermeabilización de cubiertas, balcones y galerías, con resistencia a la intemperie, al tránsito peatonal, a aguas agresivas (agua de mar y aguas fecales), a varios ácidos diluidos, álcalis, aceites minerales y fuels, según UNE-EN 13813. |  | 1.2 |  | 27.14 | 32.57
mt15bas140a |  | l |  | Disolvente a base de xileno. |  | 0.006 |  | 9.92 | 0.06
mt15bas130a |  | kg |  | Árido de cuarzo natural, MasterTop F1 "MBCC de Sika", de granulometría comprendida entre 0,18 y 0,3 mm, para utilizar como carga mineral en combinación con resinas epoxi o poliuretano. |  | 0.25 |  | 0.88 | 0.22
[6 empty] | Subtotal materiales: |  |  | 32.85
2 |  |  |  | Mano de obra
mo032 |  | h |  | Oficial 1ª aplicador de productos impermeabilizantes. |  | 0.12 |  | 22.13 | 2.66
mo070 |  | h |  | Ayudante aplicador de productos impermeabilizantes. |  | 0.12 |  | 21.02 | 2.52
[6 empty] | Subtotal mano de obra: |  |  | 5.18
3 |  |  |  | Costes directos complementarios
|  | % |  | Costes directos complementarios |  | 2 |  | 38.03 | 0.76
Coste de mantenimiento decenal: 1,55€ en los primeros 10 años. | [5 empty] | Costes directos (1+2+3): |  |  | 38.79
Referencia y título de la norma |  |  |  |  | Aplicabilidad(a) |  | Obligatoriedad(b) |  | Sistema(c)
EN 13813:2002 |  |  |  |  | 182003 |  | 182004 |  | 1/3/4
Mortero para recrecidos y acabados de suelos. Propiedades y requisitos.
(a) Fecha de aplicabilidad de la norma armonizada
(b) Fecha en que finaliza el período de coexistencia
(c) Sistema de evaluación y verificación de la constancia de las prestaciones