## Hoja 1
QCG010 | m² |  | Formación de pendientes en cubierta plana.
Formación de pendientes mediante encintado de limatesas, limahoyas y juntas con maestras de ladrillo cerámico hueco doble y capa de arcilla expandida, vertida en seco y consolidada en su superficie con lechada de cemento, proporcionando una resistencia a compresión de 1 MPa y con una conductividad térmica de 0,087 W/(mK), con espesor medio de 10 cm; con capa de regularización de mortero de cemento, industrial, M-5 de 4 cm de espesor, acabado fratasado, en cubierta plana, con una pendiente del 1% al 5%.
Código |  | Unidad |  | Descripción |  | Rendimiento |  | Precio unitario | Importe
1 |  |  |  | Materiales
mt04lvc010c |  | Ud |  | Ladrillo cerámico hueco doble, para revestir, 24x11,5x9 cm, para uso en fábrica protegida (pieza P), densidad 780 kg/m³, según UNE-EN 771-1. |  | 3 |  | 0.29 | 0.87
mt01arl030a |  | m³ |  | Arcilla expandida, suministrada en sacos, según UNE-EN 13055-1. |  | 0.1 |  | 144.49 | 14.45
mt09lec020b |  | m³ |  | Lechada de cemento CEM II/B-P 32,5 N 1/3. |  | 0.01 |  | 112.6 | 1.13
mt16pea020b |  | m² |  | Panel rígido de poliestireno expandido, según UNE-EN 13163, mecanizado lateral recto, de 20 mm de espesor, resistencia térmica 0,55 m²K/W, conductividad térmica 0,036 W/(mK), para junta de dilatación. |  | 0.01 |  | 1.34 | 0.01
mt08aaa010a |  | m³ |  | Agua. |  | 0.014 |  | 1.5 | 0.02
mt09mif010ca |  | t |  | Mortero industrial para albañilería, de cemento, color gris, categoría M-5 (resistencia a compresión 5 N/mm²), suministrado en sacos, según UNE-EN 998-2. |  | 0.075 |  | 53.48 | 4.01
[6 empty] | Subtotal materiales: |  |  | 20.49
2 |  |  |  | Mano de obra
mo020 |  | h |  | Oficial 1ª construcción. |  | 0.09 |  | 22.13 | 1.99
mo113 |  | h |  | Peón ordinario construcción. |  | 0.29 |  | 20.78 | 6.03
[6 empty] | Subtotal mano de obra: |  |  | 8.02
3 |  |  |  | Costes directos complementarios
|  | % |  | Costes directos complementarios |  | 2 |  | 28.51 | 0.57
Coste de mantenimiento decenal: 9,60€ en los primeros 10 años. | [5 empty] | Costes directos (1+2+3): |  |  | 29.08
Referencia y título de la norma |  |  |  |  | Aplicabilidad(a) |  | Obligatoriedad(b) |  | Sistema(c)
EN 771-1:2011+A1:2015 |  |  |  |  | 1062020 |  | 1062020 |  | 2+/4
Especificaciones de piezas para fábrica de albañilería. Parte 1: Piezas de arcilla cocida.
EN 13055-1:2002 |  |  |  |  | 132003 |  | 162004 |  | 2+/4
Áridos ligeros. Parte 1: Áridos ligeros para hormigón, mortero e inyectado.
EN 13055-1:2002/AC:2004 |  |  |  |  | 112010 |  | 112010
EN 13163:2012+A1:2015 |  |  |  |  | 1072020 |  | 1072020 |  | 1/3/4
Productos aislantes térmicos para aplicaciones en la edificación. Productos manufacturados de poliestireno expandido (EPS). Especificación.
EN 998-2:2016 |  |  |  |  | 1182020 |  | 1182020 |  | 2+/4
Especificaciones de los morteros para albañilería. Parte 2: Morteros para albañilería
(a) Fecha de aplicabilidad de la norma armonizada
(b) Fecha en que finaliza el período de coexistencia
(c) Sistema de evaluación y verificación de la constancia de las prestaciones