## Hoja 1
EHY043 | m |  | Reparación integral de junta, con mortero a base de resina epoxi.
Reparación integral de junta de dilatación de estructura de hormigón, aplicando 6 kg/m de mortero de reparación de dos componentes a base de resina epoxi, tixotrópico y con altas resistencias mecánicas, MasterEmaco S 2600 "MBCC de Sika", con una resistencia a compresión a 28 días mayor o igual a 45 N/mm² y un módulo de elasticidad mayor o igual a 20000 N/mm², clase R4 según UNE-EN 1504-3, Euroclase F de reacción al fuego, según UNE-EN 13501-1, en una franja aproximada de 5 cm a cada lado de la junta, previo picado de la superficie soporte y posterior aplicación de 0,18 kg/m de imprimación activa de dos componentes a base de resina epoxi, MasterEmaco P 2000 BP "MBCC de Sika", de color rojo, como puente de unión.
Código |  | Unidad |  | Descripción | Rendimiento |  |  | Precio unitario | Importe
1 |  |  |  | Materiales
mt09reh040m |  | kg |  | Imprimación activa de dos componentes a base de resina epoxi, MasterEmaco P 2000 BP "MBCC de Sika", de color rojo, impermeable al agua, al oxígeno, a los cloruros y a los aceites, para la protección y pasivación de armaduras de acero, y como puente de unión entre mortero de reparación y hormigón existente | 0.18 |  |  | 10.15 | 1.83
mt09reh170b |  | kg |  | Mortero de reparación de dos componentes a base de resina epoxi, tixotrópico y con altas resistencias mecánicas, MasterEmaco S 2600 "MBCC de Sika", con una resistencia a compresión a 28 días mayor o igual a 45 N/mm² y un módulo de elasticidad mayor o igual a 20000 N/mm², clase R4 según UNE-EN 1504-3, Euroclase F de reacción al fuego, según UNE-EN 13501-1, para reparación estructural del hormigón. | 6 |  |  | 5.35 | 32.1
[5 empty] | Subtotal materiales: |  |  |  | 33.93
2 |  |  |  | Equipo y maquinaria
mq05mai040 |  | h |  | Martillo eléctrico. | 0.185 |  |  | 3.14 | 0.58
[5 empty] | Subtotal equipo y maquinaria: |  |  |  | 0.58
3 |  |  |  | Mano de obra
mo020 |  | h |  | Oficial 1ª construcción. | 0.37 |  |  | 22.13 | 8.19
mo112 |  | h |  | Peón especializado construcción. | 0.37 |  |  | 21.12 | 7.81
[5 empty] | Subtotal mano de obra: |  |  |  | 16
4 |  |  |  | Costes directos complementarios
|  | % |  | Costes directos complementarios | 2 |  |  | 50.51 | 1.01
Coste de mantenimiento decenal: 2,58€ en los primeros 10 años. |  |  |  |  | Costes directos (1+2+3+4): |  |  |  | 51.52
Referencia y título de la norma | [5 empty] | Aplicabilidad(a) | Obligatoriedad(b) |  | Sistema(c)
EN 1504-3:2005 | [5 empty] | 1102010 | 112009 |  | 1/2+/3/4
Productos y sistemas para la protección y reparación de estructuras de hormigón — Parte 3: Reparación estructural y no estructural
(a) Fecha de aplicabilidad de la norma armonizada
(b) Fecha en que finaliza el período de coexistencia
(c) Sistema de evaluación y verificación de la constancia de las prestaciones