## Hoja 1
NIA200 | m² |  | Impermeabilización de depósito de agua con revestimiento sintético.
Impermeabilización de depósito de agua constituido por muro de superficie lisa de hormigón, elementos prefabricados de hormigón o revocos de mortero rico en cemento, con dos manos de revestimiento sintético impermeabilizante a base de resinas epoxi en dispersión acuosa con endurecedor amínico, MasterSeal M 338 "MBCC de Sika", con certificado de potabilidad, con un rendimiento de 0,5 kg/m².
Código |  | Unidad |  | Descripción |  | Rendimiento |  | Precio unitario | Importe
1 |  |  |  | Materiales
mt15bas260a |  | kg |  | Revestimiento sintético impermeabilizante a base de resinas epoxi en dispersión acuosa con endurecedor amínico, MasterSeal M 338 "MBCC de Sika", con certificado de potabilidad, color gris, permeable al vapor de agua, impermeable al agua y al dióxido de carbono, con resistencia a las heladas y a la intemperie, con alta resistencia a los agentes químicos, según UNE-EN 1504-2. |  | 0.5 |  | 10.85 | 5.43
[6 empty] | Subtotal materiales: |  |  | 5.43
2 |  |  |  | Mano de obra
mo032 |  | h |  | Oficial 1ª aplicador de productos impermeabilizantes. |  | 0.26 |  | 22.13 | 5.75
mo070 |  | h |  | Ayudante aplicador de productos impermeabilizantes. |  | 0.26 |  | 21.02 | 5.47
[6 empty] | Subtotal mano de obra: |  |  | 11.22
3 |  |  |  | Costes directos complementarios
|  | % |  | Costes directos complementarios |  | 2 |  | 16.65 | 0.33
Coste de mantenimiento decenal: 0,68€ en los primeros 10 años. | [5 empty] | Costes directos (1+2+3): |  |  | 16.98
Referencia y título de la norma |  |  |  |  | Aplicabilidad(a) |  | Obligatoriedad(b) |  | Sistema(c)
EN 1504-2:2004 |  |  |  |  | 192005 |  | 112009 |  | 1/2+/3/4
Productos y sistemas para la protección y reparación de estructuras de hormigón. Definiciones, requisitos, control de calidad y evaluación de la conformidad. Parte 2: Sistemas de protección de superficie
(a) Fecha de aplicabilidad de la norma armonizada
(b) Fecha en que finaliza el período de coexistencia
(c) Sistema de evaluación y verificación de la constancia de las prestaciones