## Hoja 1
RLH010 | m² |  | Hidrófugo transparente para fachadas.
Tratamiento superficial de protección hidrófuga para fachadas de piedra natural, mediante impregnación hidrófuga y oleófuga, MasterProtect H 305 "MBCC de Sika", incolora, aplicada en manos sucesivas hasta la saturación del elemento (rendimiento: 0,2 l/m²).
Código |  | Unidad |  | Descripción | Rendimiento | Precio unitario | Importe
1 |  |  |  | Materiales
mt27tsb030d |  | l |  | Impregnación hidrófuga y oleófuga, MasterProtect H 305 "MBCC de Sika", incolora, a base de alcoxisilano de alquilo en base acuosa, sin disolventes, con una profundidad media de penetración de 6,8 mm, repelente del agua y la suciedad, con propiedades tixotrópicas, permeable al vapor de agua, antimoho y antiverdín, con efecto preventivo de las eflorescencias y con resistencia a los rayos UV y a los álcalis, para aplicación sobre superficies de hormigón, mortero, ladrillo cerámico o piedra natural. | 0.2 | 6.41 | 1.28
[5 empty] | Subtotal materiales: |  | 1.28
2 |  |  |  | Mano de obra
mo038 |  | h |  | Oficial 1ª pintor. | 0.197 | 22.13 | 4.36
[5 empty] | Subtotal mano de obra: |  | 4.36
3 |  |  |  | Costes directos complementarios
|  | % |  | Costes directos complementarios | 2 | 5.64 | 0.11
Coste de mantenimiento decenal: 5,41€ en los primeros 10 años. |  |  |  |  | Costes directos (1+2+3): |  | 5.75