## Hoja 1
UYP030 | m² |  | Reparación de pavimento de hormigón en áreas de tráfico rodado, con mortero.
Reparación de pavimento de hormigón en áreas de tráfico rodado, con mortero de cemento, de fraguado ultrarrápido (de 15 a 35 minutos) y altas resistencias iniciales, MasterEmaco T 545 "MBCC de Sika", con una resistencia a compresión a 28 días mayor o igual a 53 N/mm² y un módulo de elasticidad de 40000 N/mm², clase R4 según UNE-EN 1504-3, aplicado en capa de 20 mm de espesor medio. El precio no incluye la preparación del soporte.
Código |  | Unidad |  | Descripción |  | Rendimiento |  | Precio unitario | Importe
1 |  |  |  | Materiales
mt09bnc210d |  | kg |  | Mortero de cemento, de fraguado ultrarrápido (de 15 a 35 minutos) y altas resistencias iniciales, MasterEmaco T 545 "MBCC de Sika", con una resistencia a compresión a 28 días mayor o igual a 53 N/mm² y un módulo de elasticidad de 40000 N/mm², clase R4 según UNE-EN 1504-3, con alta resistencia a agentes atmosféricos y a ciclos de congelamiento y deshielo, para la reparación de pavimentos de hormigón en áreas de tráfico rodado. |  | 43.103 |  | 2.5 | 107.76
mt08aaa010a |  | m³ |  | Agua. |  | 0.03 |  | 1.5 | 0.05
[6 empty] | Subtotal materiales: |  |  | 107.81
2 |  |  |  | Mano de obra
mo041 |  | h |  | Oficial 1ª construcción de obra civil. |  | 0.55 |  | 22.13 | 12.17
mo087 |  | h |  | Ayudante construcción de obra civil. |  | 0.825 |  | 21.02 | 17.34
[6 empty] | Subtotal mano de obra: |  |  | 29.51
3 |  |  |  | Costes directos complementarios
|  | % |  | Costes directos complementarios |  | 2 |  | 137.32 | 2.75
Coste de mantenimiento decenal: 15,41€ en los primeros 10 años. | [5 empty] | Costes directos (1+2+3): |  |  | 140.07
Referencia y título de la norma |  |  |  |  | Aplicabilidad(a) |  | Obligatoriedad(b) |  |  | Sistema(c)
EN 1504-3:2005 |  |  |  |  | 1102010 |  | 112009 |  |  | 1/2+/3/4
Productos y sistemas para la protección y reparación de estructuras de hormigón — Parte 3: Reparación estructural y no estructural
(a) Fecha de aplicabilidad de la norma armonizada
(b) Fecha en que finaliza el período de coexistencia
(c) Sistema de evaluación y verificación de la constancia de las prestaciones